## DSP
CALIDAD DEL CONCRETO NORMA E060
DISEÑO DE MEZCLAS
| CAPITULO II |  | SELECCIÓN DE LA RESISTENCIA PROMEDIO REQUERIDA
1 | CALCULO DE LA DESVIACION ESTÁNDAR ( DS)
1.1 | METODO 1
| a | Representar materiales, procedimientos de control de calidad y condiciones similares a
aquellos que se espera en la obra que se va a iniciar.
| b | Reperesentar a concretos preparados para alcanzar una resistencia de diseño f´c que este
dentro del rango +/- 70 k/cm2 de la especificada para el trabajo a iniciar
| c | Consistir de por lo menos 30 ensayos consecutivos, o dos grupos de ensayos consecutivos
que totalicen por lo menos 30 ensayos. Los ensayos se efecturan según lo inidicado en la
seccion correspondiente a ENSAYOS DE LOS MATERIALES:
Se considera como un ensayo de resistencia el promedio de los resultados de
dos probetas cilindricas preparadas de la misma muestra de concreto y ensaya-
das a los 28 dias o a la edad elegida para la determinacion de la resistencia del
concreto
| d | Representar un registro de ensayos consecutivos del conjunto que comprenda un periodo
no menos de 45 dias calendarios.
| SI | Cuando se posee un registro de 30 ensayos consecutivos la desviacion estandar se calcula
con la siguiente formula
Donde:
[6 empty] | DS = | Desviacion Estandar en K/cm2
[6 empty] | Xi = | Resistencia de la probeta de concreto
[6 empty] | X = | Resistencia promedio de n provetas
[6 empty] | n = | Numero de ensayos consecutivos
| SI | Cuando se posee dos grupos de ensayos consecutivos que totalicen por lo menos un registro
de 30 ensayos, la desviacion estandar a ser usada se calcula con la siguiente formula
donde :
|  | DS = | Desviacion Estandar promedio en K/cm2
|  | DS1, DS2 = | Desviacion Estandar calculada para los grupos A y B respectivamente
|  | n1, n2 = | Numero de ensayos de cada grupo
1.2 | METODO 2
Si solo se posee un registro de 15 a 29 ensayos consecutivos, la desviacion estandar calcu-
lada es amplificada por los factores de correccion dados por la tabla 01 obteniendose un va-
lor equivalente a aquel de registro de 30 ensayos
TABLA 01
|  |  | MUESTRAS |  | FACTOR DE CORRECCION
|  |  | menos de 15 |  | usar tabla 02
|  |  | 15 |  |  | 1.16
|  |  | 20 |  |  | 1.08
|  |  | 25 |  |  | 1.03
|  |  | 30 |  |  | 1
En ambos metodos la desviacion estandar usada en el calculo de la resistencia promedio
requerida debe ser obtenida bajo condiciones similares a las consideradas, es importante para
asegurar la aceptabilidad del concreto, lo que significa que deberan utilizarse materiales y
metodos de produccion similares y que la resietenciaa empleada en el calculo se la des-
viacion estandar estara dentro de un rango de 70 k/cm2 de la resistrencia especificado. Cua-
ando existan dudas el valor de la desviacion estandar usado para calcular el valor de la resis-
tencia promedio requerida debe estar siempre en el lado conservador.
2 | RESISTENCIA PROMEDIO REQUERIDA
2.1 | METODO 1
La resistencia Promedio requerida sera el mayor de los valores obtenidos de la formulas
siguientes :
ECUACION 1
TABLA No 2
| f´ c | DS (K/CM2)
|  | 10 | 15 | 20 | 25 | 30 | 35 | 40 | 45 | 50
| (K/CM2) | f´ cr (K/CM2)
| 140 | 155 | 160 | 170 | 175 | 180 | 185 | 200 | 210 | 220
| 175 | 190 | 195 | 205 | 210 | 215 | 220 | 235 | 245 | 255
| 210 | 225 | 230 | 240 | 245 | 250 | 255 | 270 | 280 | 290
| 245 | 260 | 265 | 275 | 280 | 285 | 290 | 305 | 315 | 325
| 280 | 295 | 300 | 310 | 315 | 320 | 325 | 340 | 350 | 360
| 350 | 365 | 370 | 380 | 385 | 390 | 395 | 410 | 420 | 430
2.2 | METODO 2 |  | Cuando se desconoce el valor de la desviacion estandar, se utiliza la siguiente tabla
tabla No 3
|  |  | f ´ c (k/cm2) |  | f ´ c r (k/cm2)
|  |  | Menos de 210 |  | f ´ c + | 70
|  |  | 210 a 350 |  | f ´ c + | 84
|  |  | sobre 350 |  | f ´ c + | 98
2.3 | METODO 3 |  | Para darle la garantia segura de los valores obtenidos de ñla desviacion estandar
|  | se propone al calculo propuesto por el: |  |  |  |  | (COMITÉ EUROPEO DEL CONCRETO)
considerando la variacion promedio de la resistencia calculada por la ecuacion:
|  | V = | Varaiacion promedio de la resietencia en %
|  | V1, V2 = | Varaicion calculada para los grupos A y B respectivamente
|  | n1, n2 = | Numero de ensayos de cada grupo
y la siguiente ecuacion:
donde:
|  | f´cr = | Resistencia requerida
|  | f´c = | Resistencia especificado o de diseño
|  | t = | Valores tabulados en la tabla 3 donde espeficiado: Ensayos que pueden caer por
debajo de la resietencia especificada en grupos de 1a5, de 1a10 y de 1a20
CONCLUSION : A fin de obtener un valor de La resistencia requerida aceptable y segura se tomara el
mayor de los resultados.
3.1 | INGRESO DE DATOS
| fecha | 2011-10-09
35
|  | INGRESE DATOS |  | 2 |  |  |  | INGRESE DATOS
|  |  |  | 2009-02-27 | FECHA ROTURA O DS |  |  |  |  | 2009-04-12
Tabla de datos obra A | [5 empty] | Tabla de datos obra B
Muestra | +35< f´c <-35 | f´c (X) | X - X | (Xn - X)² |  | Muestra | +35< f´c <-35 | f´c (X) | X - X | (Xn - X)²
1 | 12 | 222 | 4.85 | 23.5225 |  | 1 | 15 | 225 | 5.48 | 30.0304
2 | 20 | 230 | 12.85 | 165.1225 |  | 2 | 22 | 232 | 12.48 | 155.7504
3 | 1 | 211 | -6.15 | 37.8225 |  | 3 | 2 | 212 | -7.52 | 56.5504
4 | 2 | 212 | -5.15 | 26.5225 |  | 4 | 6 | 216 | -3.52 | 12.3904
5 | 4 | 214 | -3.15 | 9.9225 |  | 5 | 2 | 212 | -7.52 | 56.5504
6 | 0 | 210 | -7.15 | 51.1225 |  | 6 | 1 | 211 | -8.52 | 72.5904
7 | 1 | 211 | -6.15 | 37.8225 |  | 7 | 35 | 245 | 25.48 | 649.2304
8 | 2 | 212 | -5.15 | 26.5225 |  | 8 | 21 | 231 | 11.48 | 131.7904
9 | 2 | 212 | -5.15 | 26.5225 |  | 9 | 3 | 213 | -6.52 | 42.5104
10 | 4 | 214 | -3.15 | 9.9225 |  | 10 | 2 | 212 | -7.52 | 56.5504
11 | 6 | 216 | -1.15 | 1.3225 |  | 11 | 7 | 217 | -2.52 | 6.3504
12 | 12 | 222 | 4.85 | 23.5225 |  | 12 | 3 | 213 | -6.52 | 42.5104
13 | 5 | 215 | -2.15 | 4.6225 |  | 13 | 24 | 234 | 14.48 | 209.6704
14 | 9 | 219 | 1.85 | 3.4225 |  | 14 | 15 | 225 | 5.48 | 30.0304
15 | 0 | 210 | -7.15 | 51.1225 |  | 15 | 0 | 210 | -9.52 | 90.6304
16 | 10 | 220 | 2.85 | 8.1225 |  | 16 | 10 | 220 | 0.48 | 0.2304
17 | 35 | 245 | 27.85 | 775.6225 |  | 17 | 35 | 245 | 25.48 | 649.2304
18 | 11 | 221 | 3.85 | 14.8225 |  | 18 | 11 | 221 | 1.48 | 2.1904
19 | 2 | 212 | -5.15 | 26.5225 |  | 19 | 2 | 212 | -7.52 | 56.5504
20 | 2 | 212 | -5.15 | 26.5225 |  | 20 | 2 | 212 | -7.52 | 56.5504
21 | 22 | 232 | 14.85 | 220.5225 |  | 21 | 22 | 232 | 12.48 | 155.7504
22 | 3 | 213 | -4.15 | 17.2225 |  | 22 | 3 | 213 | -6.52 | 42.5104
23 | 0 | 210 | -7.15 | 51.1225 |  | 23 | 0 | 210 | -9.52 | 90.6304
24 | -12 | 198 | -19.15 | 366.7225 |  | 24 | -12 | 198 | -21.52 | 463.1104
25 | 35 | 245 | 27.85 | 775.6225 |  | 25 | 35 | 245 | 25.48 | 649.2304
26 | 11 | 221 | 3.85 | 14.8225 |  | 26 | 11 | 221 | 1.48 | 2.1904
27 | -4 | 206 | -11.15 | 124.3225 |  | 27 | -4 | 206 | -13.52 | 182.7904
28 | -1 | 209 | -8.15 | 66.4225 |  | 28 | -1 | 209 | -10.52 | 110.6704
29 | 8 | 218 | 0.85 | 0.7225 |  | 29 | 8 | 218 | -1.52 | 2.3104
30 | 10 | 220 | 2.85 | 8.1225 |  | 30 | 10 | 220 | 0.48 | 0.2304
31 | 14 | 224 | 6.85 | 46.9225 |  | 31 | 14 | 224 | 4.48 | 20.0704
32 | 7 | 217 | -0.15 | 0.0225 |  | 32 | 7 | 217 | -2.52 | 6.3504
33 | 3 | 213 | -4.15 | 17.2225 |  | 33 | 3 | 213 | -6.52 | 42.5104
|  | 7166 |  | 1350.45 |  |  |  | 7244 |  | 2407.888
| # ensayos |  | n1 | 33 |  |  |  |  | n2 | 33
| Sumatoria ensayos |  | ∑X | 7166 |  |  |  |  | ∑X | 7244
| Promedio resultados |  | X = ∑X / n | 217.15 |  |  |  |  | X = ∑X / n | 219.52
|  |  | ∑(Xn - X)² | 1,350.45 |  |  |  |  | ∑(Xn - X)² | 2,407.89
|  | ∑(Xn - X)²/ (n-1) = | S1² | 42.2015625 |  | PROMEDIO |  |  | S2² | 75.2465
2.1 |  | Raiz ∑(Xn - X)²/ (n-1)= | DS | 6.496273 |  |  | 7.663161 |  | DS | 8.674474
2.2 | Variacion Ponderada |  | V1 | 2.992% |  |  | 3.505% |  | V2 | 3.952%
2.3 | Concreto de diseño |  | f´c = | 210 |  |  |  |  | f´c = | 210
2.4 | Muestras por debajo |  | No (-) | 3 |  |  |  |  | No (-) | 3
2.5 | Periodo de ensayo |  | dias calen | 954 |  |  |  |  | Dias calen | 910
3.2 | DESVIACION ESTANDAR |  |  | PROMEDIO |  |  | DS => | 7.663161 |  | k/cm2
3.3 | CORRECCION DE LA DESVIACION ESTANDAR | [5 empty] | NORMA (E.060) CONCRETO ARMADO
TABLA 01
| MUESTRAS | FACTOR CORRECCION |  |  | Total de Muestras |  | DESVIACION
| - de 15 | usar tabla 03 |  |  | Pocesadas |  | ESTANDAR
| 15 | 1.16 |  |  | No |  | CORREGIDO (DS)
| 20 | 1.08 |  |  | 66 |  | 7.663161 |  | k/cm2
| 25 | 1.03 |  |  | POR DEBAJO |  | 9.091%
| 30 | 1
4.1 | RESISTENCIA PROMEDIO REQUERIDA según
NORMA (E.060) CONCRETO ARMADO
4.1.1 | CALCULO DE RESISTENCIA PROMEDIO REQUERIDA
tabla No 3
| f ´ c (k/cm2) |  | f ´ c r (k/cm2)
| Menos de 210 |  | f ´ c + | 70 |  |  |  | SEGÚN TABLA 3
| 210 a 350 |  | f ´ c + | 84 |  |  | f´ c r => | SIGA |  | k/cm2
| sobre 350 |  | f ´ c + | 98
4.1.2 | ECUACIONES
SEGÚN ECUACIONES
[7 empty] | f´ c r => | 220.2686 |  | k/cm2
4.1.3 |  |  |  | TABLA No 2
| f´ c | DS (K/cm2)
|  | 10 | 15 | 20 | 25 | 30 | 35 | 40 | 45 | 50
| (K/CM2) | f´ cr (K/cm2)
| 140 | 155 | 160 | 170 | 175 | 180 | 185 | 200 | 210 | 220
| 175 | 190 | 195 | 205 | 210 | 215 | 220 | 235 | 245 | 255
| 210 | 225 | 230 | 240 | 245 | 250 | 255 | 270 | 280 | 290
| 245 | 260 | 265 | 275 | 280 | 285 | 290 | 305 | 315 | 325
| 280 | 295 | 300 | 310 | 315 | 320 | 325 | 340 | 350 | 360
| 350 | 365 | 370 | 380 | 385 | 390 | 395 | 410 | 420 | 430
[6 empty] | f´c | DS | f´c r
[6 empty] | 210 | 7.663161 | 222.6632 |  | k/cm2
SEGÚN TABLA 2
4.2 | RESISTENCIA PROMEDIO REQUERIDA según
(COMITÉ EUROPEO DEL CONCRETO)
|  |  |  | Coeficiente de Variacion |  |  | V => | 3.505%
TABLA 3
VALORES DE " t "
| # DE | POSIBILIDAD DE CAER DEBAJO | [8 empty] | 44
| MUESTRAS | DEL LIMITE INFERIOR
| MENOS 1 | 1 en 5 | 1 en 10 | 1 en 20
| 1 | 1.376 | 3.078 | 6.14
| 2 | 1.061 | 1.886 | 2.92 |  | Posibilidad de caer |  |  | t
| 3 | 0.978 | 1.638 | 2.353 |  |  |  |  | 0.854
| 4 | 0.941 | 1.533 | 2.132
| 5 | 0.92 | 1.476 | 2.015 |  | f´c rp => | 216.4791 | k/cm2
| 6 | 0.906 | 1.44 | 1.943
| 7 | 0.896 | 1.415 | 1.895
| 8 | 0.889 | 1.397 | 1.86
| 9 | 0.883 | 1.383 | 1.838
| 10 | 0.879 | 1.372 | 1.812
| 15 | 0.866 | 1.341 | 1.753
| 20 | 0.86 | 1.325 | 1.725
| 25 | 0.856 | 1.316 | 1.708
| 30 | 0.854 | 1.31 | 1.697
| +30 | 0.842 | 1.282 | 1.645
4.3 | RESISTENCIA PROMEDIO REQUERIDA COMPARADA FINAL
RESULTADOS FINALES
|  | RESISTENCIA DEL CONCRETO |  |  |  | f´c = | 210 | k/cm2
|  | RESISTENCIA DEL CONCRETO REQUERIDA |  |  |  | f´c r = | 222.6632 | k/cm2
n1 + n2 - 2
(n1 – 1)(V1)² + (n2 – 1)(V2)²
V =
( n - 1)
S ( Xi - X ) ²
DS=
n1 + n2 - 2
(n1 – 1)(S1)² + (n2 – 1)(S2)²
DS=
f´c r = f´c +1.34 DS
f´c r = f´c + 2.33 DS - 35
SITUACION DE DATOS DE REGISTRO
1- f´c r = f´c + 1.34x DS
2- f´c r = f´c + 2.33x DS - 35
CALIDAD DE CONCRETO
f ´ c f´c f´c
1 - t * V
f´c r =
f ´ c f´c f´c
1 - t * V
f´c r =
3- PROCESAMIENTO DE DATOS
4 - RESISTENCIA REQUERIDA

## DISEÑO NORMAL
CALIDAD DEL CONCRETO NORMA E060
DISEÑO DE MEZCLAS
| CAPITULO III |  | DOSIFICACION DE LOS MATERIALES DE MEZCLAS
1 | PARAMETROS DE DISEÑO DEL CONCRETO
|  |  | RESISTENCIA DE |  | RESISTENCIA
|  |  | DISEÑO (K/cm2) |  | REQUERIDO (K/cm2)
|  |  | f´c = | 210 | f´c r = | 222.6632
2 | MATERIALES
2.1 | CEMENTOS
[7 empty] | 3.11 | 3500
2.2 | AGREGADOS
TAMAÑO
| AGREGADO |  | FORMA | MAX. NOM |  |  | CANTERA |  |  | PROVINCIA
| FINO |  |  | 3/8" | JICAMARCA |  |  |  |  | LIMA
| GRUESO |  |  | 1/2" | JICAMARCA |  |  |  |  | LIMA
| No | DESCRIPCION |  |  | UNIDAD |  | Agregado |  | Agregado
[7 empty] | Fino |  | Grueso
| 1 | PESO UNITARIO SECO COMPACTADO |  |  | Kg/m3 |  | …… |  | 1737
| 2 | PESO UNITARIO SUELTO SECO |  |  | Kg/m3 |  | 1566 |  | 1695
| 3 | PESO ESPECIFICO DE MASA |  |  | gr/cm3 |  | 2.661 |  | 2.775
| 4 | CONTENIDO DE HUMEDAD |  |  | % |  | 4.35 |  | 0.76
| 5 | ABSORCION |  |  | % |  | 1.17 |  | 0.8
| 6 | MODULO DE FINEZA |  |  | ….. |  | 2.8 |  | …….
3 | ASENTAMIENTO O SLUMP
ASENTAMIENTO
SLUMP
3" a 4"
4 | CONDICIONES DE OBRA
[7 empty] | EXPOSICION |  |  | AIRE TOTAL
[7 empty] | DE OBRA |  |  | ATRAPADO
2.5%
|  |  | Efectos de exposicion |  |  | Condiciones epeciales de Exposicion
5 | ADITIVOS | [5 empty] | (%) |  |  | LT/M3
|  | REQUERIMIENTO ADITIVOS |  |  | TIPOS DE ADITIVOS |  | DOSIFICACION |  |  | TOTAL
3.9048
6 | SELECCIÓN DE AGUA DE MEZCLADO
|  |  |  | RELACION (A/C) |  | RELACION (A/C) |  | MAXIMA RELACIÓN
|  | AGUA DE MEZCLA |  | AGUA CEMENTO |  | AGUA CEMENTO |  | AGUA CEMENTO
|  | l / m3 |  | POR RESISTENCIA |  | POR DURABILIDAD |  | A/C
|  | 216 | [5 empty] | 0.6637389
|  |  |  | 0.6637389 |  | solo casos severos
7 | CALCULO DE FACTOR CEMENTO
|  |  |  | FACTOR CEMENTO |  |  | FACTOR CEMENTO
|  |  |  | K/m3 |  |  | BOLSAS / m3
|  |  |  | 325.4 |  | = | 7.7
8.1 | DOSIFICACION DE MATERIALES, EN PESOS SECOS COMPACTO
| ESPECIFICACIONES |  |  | Unidad | CEMENTO | AGREGADOS |  | Aditivo | AGUA | AIRE | TOTAL
[6 empty] | GRUESO | FINO | EUCO MR 370 | l /m3 | ATRAPADO | ABSOLUTO
| PESO UNITARIO SECO COMPACTO |  |  | m3 |  | 0.55
| PESO SECO COMPACTO |  |  | K/m3 | 325.4 | 955.35 | 825.1748 | 3.9048 | 216 | 0 | 2325.83
| VOLUMEN ABSOLUTO |  |  | m3 | 0.1046302 | 0.3442703 | 0.3100995 | 0.003281345 | 0.216 | 0.025 | 1.003281
| PROPORCION EN PESO SECO |  |  | EN PESO | 1 | 2.935925 | 2.535878 | 0.5071169 | 28.05195
8.2 | PROPORCIÓN ACTUAL DE AGREGADOS
| Volumen de agregados : |  |  | 0.6543698
| Volumen de Piedra : |  |  | 52.61097 | 100
| Volumen de Arena : |  |  | 47.38903
CORRECCIÓN DE PROPORCION DE AGREGADOS
| Volumen de agregados : |  |  | 0.6543698 |  | Dosificación de aditivos | Euco MR 370 | 1.2 | % = | 10.08403 | cc
| Volumen de Piedra : |  |  | 54.5 |  |  | PE Euco MR 370 | 1190
| Volumen de Arena : |  |  | 45.5
8.3 | DOSIFICACION DE MATERIALES, EN PESOS SECOS CORREGIDO POR PROPORCIÓN DE AGREGADOS
| ESPECIFICACIONES |  |  | Unidad | CEMENTO | AGREGADOS |  | Aditivo | AGUA | AIRE | TOTAL
[6 empty] | GRUESO | FINO | EUCO MR 370 | l /m3 | ATRAPADO | ABSOLUTO
| PESO SECO COMPACTO |  |  | K/m3 | 325.4 | 989.6525 | 792.2815 | 3.9048 | 216 | 0.25 | 2327.489
| VOLUMEN ABSOLUTO |  |  | m3 | 0.1046302 | 0.3566315 | 0.2977382 | 0.003281345 | 0.216 | 0.025 | 1.003281
| PROPORCION EN PESO SECO |  |  | EN PESO | 1 | 3.041341 | 2.434792 | 0.5071169 | 28.05195
[8 empty] | R a/c = | 0.6637984
9 | DOSIFICACION EN PESO HUMEDO
| ESPECIFICACIONES |  |  | Unidad | CEMENTO | AGREGADOS |  | Aditivo | AGUA | AIRE | TOTAL
[6 empty] | GRUESO | FINO | EUCO MR 370 | l /m3 | ATRAPADO | ABSOLUTO
| PESO HUMEDO COMPACTO |  |  | K/m3 | 325.4 | 997.1738 | 826.7457 | 3.9048 | 191.2013 | 0.25 | 2344.676
| PROPORCION EN PESO HUMEDO |  |  | EN PESO | 1 | 3.064456 | 2.540706 | 0.5071169 | 24.83134
10 | DOSIFICACION PARA TANDA DE |  |  | 0.04 | M3
| ESPECIFICACIONES |  |  | CEMENTO | AGREGADOS |  | Aditivo | AGUA
[5 empty] | GRUESO | FINO | EUCO MR 370 | l /m3
| PESO HUMEDO COMPACTO |  |  | 13.016 | 39.88695 | 33.06983 | 156.192 | 7.648052
| UNIDAD |  |  | Kg | Kg | Kg | ml | Lt
11 | DOSIFICACION PARA UNA TANDA DE SACO DE CEMENTO EN PESO
| ESPECIFICACIONES |  |  | Unidad | CEMENTO | AGREGADOS |  | Aditivo | AGUA | AIRE | TOTAL
[6 empty] | GRUESO | FINO | EUCO MR 370 | l /m3 | ATRAPADO | ABSOLUTO
| PROPORCION EN PESO HUMEDO |  |  | KG | 42.5 | 130.2394 | 107.98 | 0.5071169 | 24.83134 | 0.25 | 306.3078
12 | DOSIFICACION EN VOLUMEN SUELTO SECO
| ESPECIFICACIONES |  |  | Unidad | CEMENTO | AGREGADOS |  | Aditivo | AGUA | AIRE | TOTAL
[6 empty] | GRUESO | FINO | EUCO MR 370 | l /m3 | ATRAPADO | ABSOLUTO
| PESO UNITARIO SECO SUELTO |  |  | K/M3 | 325.4 | 989.6525 | 792.2815 | 3.9048 | 216 | 0.25
| DOSIFICACION EN VOLUMEN HUMEDO |  |  | SACO | 1 | 2.677442 | 2.320036 | 0.5071169 | 28.05195 | 0.025
13 | DOSIFICACION EN VOLUMEN SUELTO HUMEDO
| ESPECIFICACIONES |  |  | Unidad | CEMENTO | AGREGADOS |  | Aditivo | AGUA | AIRE | TOTAL
[6 empty] | GRUESO | FINO | EUCO MR 370 | l /m3 | ATRAPADO | ABSOLUTO
| PESO UNITARIO HUEMEDO SUELTO |  |  | K/M3 | 325.4 | 997.1738 | 826.7457 | 3.9048 | 191.2013 | 0.25
| DOSIFICACION EN VOLUMEN HUMEDO |  |  | SACO | 1 | 2.69779 | 2.420958 | 0.5071169 | 24.83134 | 0.025
Note on D97: Jony Gutierrez Abanto: Dosificación corregida por humedad para concreto premezclado
Note on E21: Jony Gutierrez Abanto: Selecciona valor de TMN del agregado grueso en el punto N 4.
Note on F8: Jony Gutierrez Abanto: Elección de la Resistencia a la Compresión. Antes del sieguiente paso elija la Desviación estándar en la hoja "DSP"
Note on I83: Para Euco MR 370, dosis mayor a 0.6% como superplastificante, de no trabajarse con aditivo cambiar a 0
Note on E107: Jony Gutiérrez Abanto: Tanda de prueba en M3
PESO ESPECIFICO
SUPERFICIE ESPECIFICA
TIPO DE OBRA
TAMAÑO AGREGADO
TRABAJABILIDAD
COMPACTACION
CONSISTENCIA
CEMENTO
TIPO

## tablas (hidden)
Factor de correccion
TABLA 01
MUESTRAS |  | FACTOR DE CORRECCION
menos de 15 |  | usar tabla 02
15 |  |  | 1.16
20 |  |  | 1.08 |  | 28
25 |  |  | 1.03
30 |  |  | 1
Ecuaciones resistencia promedio
|  |  |  | DS | 220.2686 | RETORNO
|  |  |  | 7.663161 |  | 220.2686
|  |  |  | LLEGA | 192.8552
| resistencia promedio |  |  |  |  | RETORNO
tabla No 2
f ´ c (k/cm2) |  | f ´ c r (k/cm2) |  |  | RESISTENCIA DE CONCRETO |  | FORMULA TABLA No 2
Menos de 210 |  | f ´ c + | 70 |  | F´C | 210 | 280
210 a 350 |  | f ´ c + | 84
sobre 350 |  | f ´ c + | 98
coeficiente de variacion
VALORES DE " t "
Tabla NO 3
# DE | POSIBILIDAD DE CAER DEBAJO
MUESTRAS | DEL LIMITE INFERIOR
MENOS 1 | 1 en 5 | 1 en 10 | 1 en 20
1 | 1.376 | 3.078 | 6.14
2 | 1.061 | 1.886 | 2.92
3 | 0.978 | 1.638 | 2.353
4 | 0.941 | 1.533 | 2.132
5 | 0.92 | 1.476 | 2.015
6 | 0.906 | 1.44 | 1.943
7 | 0.896 | 1.415 | 1.895
8 | 0.889 | 1.397 | 1.86 |  | VARIACION PROMEDIO |  | vinculo | No de Muestras | buscar
9 | 0.883 | 1.383 | 1.838 |  | debajo de 1 en 5
10 | 0.879 | 1.372 | 1.812 |  | debajo de 1 en 10 |  | 1 | 66 | 0.854
15 | 0.866 | 1.341 | 1.753 |  | debajo de 1 en 20 |  | 2
20 | 0.86 | 1.325 | 1.725
25 | 0.856 | 1.316 | 1.708
30 | 0.854 | 1.31 | 1.697
+30 | 0.842 | 1.282 | 1.645
1 | 2 | 3 | 4
Resistencia a la Compreison Promedio
tabla No 4
| f´ c | DS (K/cm2)
|  | 10 | 15 | 20 | 25 | 30 | 35 | 40 | 45 | 50
| (K/CM2) | f´ cr (K/cm2)
| 140 | 155 | 160 | 170 | 175 | 180 | 185 | 200 | 210 | 220
| 175 | 190 | 195 | 205 | 210 | 215 | 220 | 235 | 245 | 255
| 210 | 225 | 230 | 240 | 245 | 250 | 255 | 270 | 280 | 290
| 245 | 260 | 265 | 275 | 280 | 285 | 290 | 305 | 315 | 325
| 280 | 295 | 300 | 310 | 315 | 320 | 325 | 340 | 350 | 360
| 350 | 365 | 370 | 380 | 385 | 390 | 395 | 410 | 420 | 430
[6 empty] | f´c | DS | f´c r
[6 empty] | 210 | 7.663161 | 222.6632 |  | k/cm2
Porcentaje de la resistencia especificada
tabla No 5
| PARA UNA MUESTRA DE ENSAYO EN |  |  |  | PARA UNA MUESTRA DE ENSAYO EN
| DIEZ POR DEBAJO DEL PORCENTAJE DE |  |  |  | CIEN POR DEBAJO DEL PORCENTAJE DE
V | LA RESISTENCIA DE DISEÑO ESPECIFICADO |  |  |  | LA RESISTENCIA DE DISEÑO ESPECIFICADO
| 100 | 90 | 80 | 70 | 100 | 90 | 80 | 70
5 | 107 | … | … | … | 113 | 102 | … | …
10 | 115 | 103 | … | … | 130 | 117 | 104 | …
12 | 118 | 106 | … | … | 139 | 125 | 111 | …
15 | 124 | 111 | 100 | … | 154 | 139 | 123 | 108
18 | 130 | 117 | 104 | … | 173 | 155 | 138 | 121
20 | 135 | 121 | 108 | … | 188 | 169 | 150 | 131
25 | 147 | 133 | 118 | 103 | 241 | 216 | 192 | 168
TABLAS DE DISEÑO DE MEZCLAS
1 | Clasificacion para agregados a la Norma ASTM C 33
tabla No 10
tamano | porcentajes que pasan por las siguientes mallas
maximo
nominal | 2 | 1 1/2 | 1 | 3/4 | 1/2 | 3/8 | No 4 | No 8
2 | 95 - 100 | --- | 35 - 70 | --- | 10 - 30 | --- | 0.5 | ---
1 1/2 | 100 | 95 - 100 | --- | 35 - 70 | --- | 10 - 30 | 0.5 | ---
1 | --- | 100 | 95 - 100 | --- | 25 - 60 | --- | 0.1 | 0.5
3/4 | --- | --- | 100 | 90 - 100 | --- | 20 - 55 | 0.1 | 0.5
1/2 | --- | --- | --- | 100 | 90 - 100 | 40 - 70 | 0.15 | 0.5
3/8 | --- | --- | --- | --- | 100 | 85 - 100 | 10 - 30 | 0.1
2 | Asentamiento para diferentes estructuras
|  |  | Tablas No 12 | [6 empty] | BLOQUE TRABAJABILIDAD
[5 empty] | Asentamiento |  |  |  |  | MEZCLAS SEGÚN SU ASENTAMIENTO
No |  | Tipo de construccion |  |  | Maximo | Minimo |  |  | CONISTENCIA | SLUMP | TRABAJABILIDAD |  | METODO DE COMPACTACION
1 | Zapatas y muros de cimentacion armados |  |  |  | 3" | 1" |  | 1 | SEMI SECA | 0" a 2" | POCO TRABABLE |  | VIBRACION NORMAL |  | ORDEN
2 | Cimentaciones simples, cajones y subestructuras de muros |  |  |  | 3 | 1 |  | 2 | PLASTICA | 3" a 4" | TRABAJABLE |  | VIBRACION LIGERA |  | 2
3 | Vigas y muros armados |  |  |  | 4 | 1 |  | 3 | FLUIDA | 5" a 7" | MUY TRABAJABLE |  | CHUCEADO VAR 5/8"
4 | Columnas de edificios |  |  |  | 4 | 1
5 | Losas y pavimentos |  |  |  | 3 | 1
6 | Concretos ciclopeos |  |  |  | 2 | 1
3 | VOLUMEN UNITARIO DE AGUA
|  |  |  | Tabla No 14 | comité 211 ACI | [14 empty] | tabla No 16
|  | agua, en l/m3, para los tamaños max. Nominales de agregado grueso y | [14 empty] | tamano | Volumen unitario de agua, expresado en l/m3, para los
| Asentamiento | consistencia indicados | [14 empty] | maximo | asentamientos y perfiles de agregados grueso indicados
| SLUMP | 3/8" | 1/2 | 3/4 | 1 | 1 1/2 | 2 | 3 | 6" | CONDICION | [6 empty] | nominal | 1" a 2" |  | 3" a 4" |  | 6" a 7"
|  |  |  | concretos sin aire incorporado | [5 empty] | P128 | [6 empty] | agregado | agregado | Agragado | agregado | Agragado | agregado | Agragado
1 | 1" a 2" | 207 | 199 | 190 | 179 | 166 | 154 | 130 | 113 |  | TAMAÑO | AGUA |  |  |  |  | grueso | redondeado | Angular | redondeado | Angular | redondeado | Angular
2 | 3" a 4" | 228 | 216 | 205 | 193 | 181 | 169 | 145 | 124 | SLUMP | AGREGADO | l/m3 |  |  |  |  | 3/8" | 185 | 212 | 201 | 227 | 230 | 250
3 | 5" a 7" | 243 | 228 | 216 | 202 | 190 | 178 | 160 | --- | 2 | 4 | 216 |  |  |  |  | 1/2 | 182 | 201 | 197 | 216 | 219 | 238
4 | Aire atrapado | 3 | 2.5 | 2 | 1.5 | 1 | 0.5 | 0.3 | 0.2 | % | [6 empty] | 3/4 | 170 | 189 | 185 | 204 | 208 | 227
[17 empty] | 1 | 163 | 182 | 178 | 197 | 197 | 216
|  |  |  | concretos con aire incorporado | [12 empty] | 1 1/2 | 155 | 170 | 170 | 185 | 185 | 204
1 | 1" a 2" | 181 | 175 | 168 | 160 | 150 | 142 | 122 | 107 | [7 empty] | 2 | 148 | 163 | 163 | 178 | 178 | 197
2 | 3" a 4" | 202 | 193 | 184 | 175 | 165 | 157 | 133 | 119 | [7 empty] | 3 | 136 | 151 | 151 | 167 | 163 | 182
3 | 5" a 7" | 216 | 205 | 197 | 184 | 174 | 166 | 154 | ---
4 | Aire total | 8 | 7 | 6 | 5 | 4.5 | 4 | 3.5 | 3
1 | 2 | 3 | 4 | 5 | 6 | 7 | 8 | 9 | 10
4 | CONTENIDO DE AIRE ATRAPADO Y INCORPORADO TOTAL | [9 empty] | TABLA BLOQUE AIRES
SELECCIÓN TAMAÑO AGRAGADO- AIRE ATRAPADO Y INCORPORADO
| Contenido de aire atrapado |  |  | Contenido de aire incorporado y Total | [8 empty] | TAMAÑO | AIRE | AIRE
| Tabla No 18 |  |  |  | Tabla No 20 |  |  |  |  | TAMAÑO DEL AGREGADO |  |  | AGREGADO | ATRAPADO | INCORPORADO |  |  | VINCULO
| tamano | aire |  | tamano | Contenido de aire total en % |  |  |  | TIPO |  |  |  | 2 | 1 | 3 |  |  | $O$126
| maximo |  |  | maximo | Exposicion | Exposicion | Exposicion |  | OBRA |  |  |  | 1/2" |  | AIRE TOTAL | AIRE TOTAL |  | EXPOSICION
ORDEN | nominal | atrapado |  | nominal | Normal | Moderada | Severa | [7 empty] | ATRAPADO | DE OBRA
1 | 3/8" | 3% | 1 | 3/8" | 3% | 6% | 7.5% |  | ASENTADO MUROS | [5 empty] | 2.5% |  |  | NORMAL | Mejorar trabajabilidad y cohesividad
2 | 1/2" | 2.5% | 2 | 1/2" | 2.5% | 5.5% | 7% |  | CONTRA PISOS | [8 empty] | MODERADO | Esperarse procesos de congelacion
3 | 3/4" | 2% | 3 | 3/4" | 2% | 5% | 6% |  | LOSAS, VIGUETAS, |  |  |  | FORMA |  |  |  |  | SEVERO | A la accion agentes quimicos y congelantes
4 | 1" | 1.5% | 4 | 1" | 1.5% | 4.5% | 6% |  | COLUMNAS, VIGAS, PLACAS |  |  |  | REDONDEADO | 2
5 | 1 1/2" | 1% | 5 | 1 1/2" | 1% | 4.5% | 5.5% |  | ZAPATAS, MUROS CONTENSION |  |  |  | ANGULAR | 2
6 | 2" | 0.5% | 6 | 2" | 0.5% | 4% | 5% |  | ZAPATAS DE MUROS |  |  |  | HORMIGON
7 | 3" | 0.3% | 7 | 3" | 0.3% | 3.5% | 4.5% |  | CONCRETO MASIVOS |  |  | 1 | RIO | 2
8 | 6" | 0.2% | 8 | 6" | 0.2% | 3% | 4% |  | CONCRETO CICLOPEO |  |  | 2 | CANTERA
1 | 2 | 3 | 1 | 2 | 3 | 4 | 5
5 | RELACION AGUA - CEMENTO POR RESISTENCIA
| FACTORES: |  | HIDRATACION NORMAL PARA CEMENTO PORTLAND NORMAL TIPO I
INCORPORACION DE PUZOLANA
|  | Tabla No 30 | [12 empty] | Tabla No 32 | sin aire
|  | Relacion Agua-Cemento | [12 empty] | Estimacion de la relacion agua-cemento
|  | diseño en peso | [12 empty] | en peso para agregado grueso del
| f ´cr | concretos | concretos | [10 empty] | f ´cr | tamaño maximo nominal indicado
|  | sin | con |  |  | INTERPOLACION
| (28 dias) | aire | aire | [10 empty] | (28 dias) | 3/8" | 1/4" | 1 1/2"
|  | incorporado | incorporado |  | Valor | Rango |  | Base | Relacion
| 150 | 0.8 | 0.71 |  | Superior | inferior |  | Multiplo | agua cemento |  |  |  |  | 140 | 0.87 | 0.85 | 0.8
| 200 | 0.7 | 0.61 | 222.6632 | 0.7 | 200 | 1/50 | 22.66316 | [5 empty] | 175 | 0.79 | 0.76 | 0.71
| 250 | 0.62 | 0.53 | 222.6632 | <= fcr | 0.08 | 0.0016 |  | 0.6637389 |  |  |  |  | 210 | 0.72 | 0.69 | 0.64
| 300 | 0.55 | 0.46 | 272.6632 | 0.62 |  |  | 0.03626106 | [5 empty] | 245 | 0.66 | 0.62 | 0.58
| 350 | 0.48 | 0.4 |  | Valor | diferencia | polarizacion | total | [5 empty] | 280 | 0.61 | 0.58 | 0.53
| 400 | 0.43 | 0.4 |  | Inferior |  |  | multiplo | [5 empty] | 315 | 0.57 | 0.53 | 0.49
| 450 | 0.38 | 0.4 | [10 empty] | 350 | 0.53 | 0.49 | 0.45
|  |  | tabla No 34 | [7 empty] | tabla No 36
|  | Relacioin agua - cemento para diversos | [7 empty] | Concretos sin |  | Concretos con
|  | contenidos de aire total | [7 empty] | aire incorporado |  | aire incorporado
| f ´cr | [7 empty] | Relacion
| (28 dias) | 2% | 4% | 6% | 8% |  |  |  | agua cemnto | f ´c | Cemento | f ´c | Cemento
[11 empty] | k/m3 |  | k/m3
| 140 | 0.76 | 0.71 | 0.67 | 0.6 |  |  |  | 0.4 | 385 | 414 | 315 | 361
| 175 | 0.67 | 0.62 | 0.58 | 0.51 |  |  |  | 0.45 | 350 | 365 | 280 | 325
| 210 | 0.6 | 0.55 | 0.51 | 0.45 |  |  |  | 0.5 | 305 | 329 | 250 | 287
| 245 | 0.53 | 0.49 | 0.45 | 0.37 |  |  |  | 0.55 | 280 | 298 | 230 | 276
| 280 | 0.49 | 0.45 | 0.4 | 0.33 |  |  |  | 0.6 | 240 | 265 | 195 | 240
| 315 | 0.45 | 0.4 | 0.36 | 0.29 |  |  |  | 0.65 | 215 | 250 | 182 | 228
| 350 | 0.4 | --- | --- | --- |  |  |  | 0.7 | 180 | 234 | 150 | 213
[9 empty] | 0.75 | 170 | 223 | 140 | 191
6 | RELACION AGUA - CEMENTO POR DURABILIDAD
| FACTORES: |  | CONGELACION Y DESHIELO
ATAQUE A SULFATOS
CORROSION DEL ACERO DE REFUERZO
Condiciones epeciales de Exposicion
[5 empty] | tabla No 40 | (concreto minimo debe ser de f´c=245 k/cm2 | [16 empty] | Condiciones epeciales de Exposicion
[7 empty] | Relacion W/C | resistencia | [14 empty] | tabla No 40
|  |  |  | Condiciones de exposicion |  |  | maxima, con | minimo | [15 empty] | Relacion W/C maxima, en |  | Resistencia en compresion
[7 empty] | agregados | concreto | [12 empty] | Condiciones de exposicion |  |  | concretos con agregados |  | minima en concretos con
|  | Orden |  |  |  |  | peso normal | agregado | [15 empty] | peso normal |  | agregado liviano
[8 empty] | liviano | [12 empty] | Concreto de baja permeabilidad:
|  | 1 | Concreto a condiciones normales |  |  |  | seleccione |  |  | W/C |  | REQUERIMIENTO
concreto de baja permeabilidad |  | 2 | Expuesto a agua dulce |  |  |  | 0.5 | 260 | ORDEN | PESO NORMAL |  | MEJORAR PLASTICIDAD | [8 empty] | (a) Expuesto a agua dulce |  |  | 0.5 |  | 260
|  | 3 | Expuesto a agua de mar o aguas solubles |  |  |  | 0.45 |  | 4 | solo casos severos |  | PARA CONG. Y DESHIELO |  | 1 | [6 empty] | (b) Expuesto a agua de mar o aguas solubles |  |  | 0.45
|  | 4 | Expuestos a la accion de aguas cloacales |  |  |  | 0.45 |  |  |  |  | DURABLE | [8 empty] | © Expuestos a la accion de aguas cloacales |  |  | 0.45
procesos de congelacion |  | 5 | Congelacion, deshielo humedo: Sardineles, cunetas |  |  |  | 0.45 |  | 2 |  |  |  | tabla41 | [7 empty] | Concretos expuestos a procesos de conge-
deshielo en humedo |  | 6 | Congelacion, dehielo humedo: Otros elementos |  |  |  | 0.5 | 300 |  |  |  | ADITIVOS | DOSIFICACION | TOTAL | [6 empty] | lacion y deshielo en condicion humeda: |  |  |  |  | 300
corrosion concreto expues |  | 7 | De mar, salubres, rocio de neblinas |  |  |  | 0.4 | 325 |  |  | 1 | EUCO MR 370 PLASTIFICANTE | 0 | 0
to a aguas de: |  | 8 | Si el recub minimo incrementea en 15 cm |  |  |  | 0.45 | 300 |  |  | 2 | EUCO MR 370 PLASTIFICANTE | 0.35 | 1.355291 | [6 empty] | (a) Sardineles, cunetas, secciones delgadas |  |  | 0.45
|  | 1 | 2 | 3 | 4 | 5 | 6 | 7 |  |  | 3 | EUCO MR 370 PLASTIFICANTE | 0.4 | 1.548904 | [6 empty] | (b) Otros elementos |  |  | 0.5
[11 empty] | 4 | EUCO MR 370 PLASTIFICANTE | 0.45 | 1.742517 | [6 empty] | Proteccion contra la corrosion de concreto
[11 empty] | 5 | EUCO MR 370 PLASTIFICANTE | 0.5 | 1.93613 | [6 empty] | expuesto a la accion de aguas de mar, aguas
[11 empty] | 6 | EUCO MR 370 PLASTIFICANTE | 0.55 | 2.129743 | [6 empty] | salubres, neblina o rocio de esta agua |  |  | 0.4 |  | 325
[11 empty] | 7 | EUCO MR 370 PLASTIFICANTE | 0.6 | 2.323356
[11 empty] | 8 | EUCO MR 370 SUPERPLASTIFICANTE | 0.65 | 2.516969 | [6 empty] | Si el recubrimiento minimo se incrementa |  |  | 0.45 |  | 300
[11 empty] | 9 | EUCO MR 370 SUPERPLASTIFICANTE | 0.7 | 2.710582 | [6 empty] | en 15 cm
[11 empty] | 10 | EUCO MR 370 SUPERPLASTIFICANTE | 0.75 | 2.904195
[11 empty] | 11 | EUCO MR 370 SUPERPLASTIFICANTE | 0.8 | 3.097808
|  |  | Concreto Expuesto a Soluciones de Sulfatos | [7 empty] | 12 | EUCO MR 370 SUPERPLASTIFICANTE | 0.85 | 3.291421
|  |  |  | tabla No 42 | [6 empty] | 13 | EUCO MR 370 SUPERPLASTIFICANTE | 0.9 | 3.485034
|  | Sulfatos Soluble en agua |  |  |  |  | Relacion W/C |  |  |  | 14 | EUCO MR 370 SUPERPLASTIFICANTE | 0.95 | 3.678647
| Exposicion | presente en el suelo |  | Sulfato en agua como |  | Cemento | maxima en peso |  |  |  | 15 | EUCO MR 370 SUPERPLASTIFICANTE | 1 | 3.87226
| a | como SO4 |  | SO4 |  | tipo | En concretos con agraga |  |  |  | 16 | EUCO MR 370 SUPERPLASTIFICANTE | 1.05 | 4.065873
| Sulfatos | % en peso |  | ppm |  |  | do de peso normal |  |  |  | 17 | EUCO MR 370 SUPERPLASTIFICANTE | 1.1 | 4.259486
|  | de | a | de | a | [5 empty] | 18 | EUCO MR 370 SUPERPLASTIFICANTE | 1.15 | 4.453099
| despreciable | 0 | 0.1 | 0 | 150 | --- | --- |  |  |  | 19 | EUCO MR 370 SUPERPLASTIFICANTE | 1.2 | 4.646712
| Moderada | 0.1 | 0.2 | 150 | 1500 | II -1P -1PM | 0.5 |  |  |  | 20 | EUCO MR 370 SUPERPLASTIFICANTE | 1.25 | 4.840325
| Severa | 0.2 | 2 | 1500 | 10000 | V | 0.45 |  |  |  | 21 | EUCO MR 370 SUPERPLASTIFICANTE | 1.3 | 5.033938
| Muy Severa | sobre | 2 | sobre | 10000 | V+puzolana | 0.45 |  |  |  | 22 | EUCO MR 370 SUPERPLASTIFICANTE | 1.35 | 5.227551
[11 empty] | 23 | EUCO MR 370 SUPERPLASTIFICANTE | 1.4 | 5.421164
Contenido Maximo de ION Cloruro
|  |  | tabla No 44 | [8 empty] | 15
|  |  |  | Maximo ION cloruro soluble | [7 empty] | agua/ tanda | seleccionar
| ELEMENTO |  |  | en el agua del concreto, expre | [7 empty] | l/saco | 2.904195
|  |  |  | sado como % en peso del | [7 empty] | 28.05195
concreto
[11 empty] | ITEM | EUCO MR 370
| (a) Concreto pretrensado |  |  | 0.06 | [7 empty] | Dosis % | PE | Dosis cc
| (b) Concreto armado expuesto a la accion de | [9 empty] | 1 | 0 | 1190 | 0
| cloruros |  |  | 0.15 | [6 empty] | 2 | 0.3 | 1190 | 2.521008
[11 empty] | 3 | 0.4 | 1190 | 3.361345
| © Concreto armado que debera estarseco o | [9 empty] | 4 | 0.5 | 1190 | 4.201681
| protegido de la humedad durante su vida |  |  | 1 | [6 empty] | 5 | 0.6 | 1190 | 5.042017
[11 empty] | 6 | 0.7 | 1190 | 5.882353
| (d) Otras construcciones de concreto armado |  |  | 0.3 | [6 empty] | 7 | 0.8 | 1190 | 6.722689
[11 empty] | 8 | 0.9 | 1190 | 7.563025
[11 empty] | 9 | 1 | 1190 | 8.403361
[11 empty] | 10 | 1.1 | 1190 | 9.243697
7 | SELECCIÓN DEL AGREGADO | [9 empty] | 11 | 1.2 | 1190 | 10.08403
[11 empty] | 12 | 1.3 | 1190 | 10.92437
|  | Volumen de agregado grueso por unidad de volumen de concreto | [8 empty] | 13 | 1.4 | 1190 | 11.76471 |  | Primera Estimacion del Peso del Cooncreto Fresco
|  |  |  | tabla No 50 | [6 empty] | 11 | [6 empty] | tabla No 52
|  | VOLUMEN DE AGREGADO GRUESO SECO Y COMPACTADO POR UNIDAD DE VOLUMEN | [13 empty] | Tamaño max | Primera estimacion del peso del concreto
| TAMAÑO | DE CONCRETO PARA DIFERENTES MODUILOS DE FINEZA DEL AGREGADO FINO | [13 empty] | nominal | k/m3
| AGREGADO | MODULO DE FINEZA DEL AGREGADO FINO | [13 empty] | agregado | concreto sin aire |  | concreto con aire
| GRUESO | 2.3 | 2.4 | 2.5 | 2.6 | 2.7 | 2.8 | 2.9 | 3 | [6 empty] | grueso | incorporado |  | incorporado
1 | 3/8" | 0.51 | 0.5 | 0.49 | 0.48 | 0.47 | 0.46 | 0.45 | 0.44 | [6 empty] | 3/8" | 2280 |  | 2200
2 | 1/2" | 0.6 | 0.59 | 0.58 | 0.57 | 0.56 | 0.55 | 0.54 | 0.53 |  | mf | PRUEBA LOGICA |  |  |  | 1/2" | 2310 |  | 2230
3 | 3/4" | 0.67 | 0.66 | 0.65 | 0.64 | 0.63 | 0.62 | 0.61 | 0.6 | AGREGADO | 2.8 | 8 |  |  |  | 3/4" | 2345 |  | 2275
4 | 1" | 0.72 | 0.71 | 0.7 | 0.69 | 0.68 | 0.67 | 0.66 | 0.65 | 2 | 0.55 | AGREGADO GRUESO |  |  |  | 1" | 2380 |  | 2290
5 | 1 1/2" | 0.77 | 0.76 | 0.75 | 0.74 | 0.73 | 0.72 | 0.71 | 0.7 | [6 empty] | 1 1/2" | 2410 |  | 2350
6 | 2" | 0.79 | 0.78 | 0.77 | 0.76 | 0.75 | 0.74 | 0.73 | 0.72 | [6 empty] | 2" | 2445 |  | 2395
7 | 3" | 0.82 | 0.81 | 0.8 | 0.79 | 0.78 | 0.77 | 0.76 | 0.75 | [6 empty] | 3" | 2490 |  | 2405
8 | 6" | 0.88 | 0.87 | 0.86 | 0.85 | 0.84 | 0.83 | 0.82 | 0.81 | [6 empty] | 6" | 2530 |  | 2435
|  |  |  | Porcentaje de Agregado fino | [8 empty] | TANDAS M3
tabla No 54
| Tamaño max | Agregado Redondeado |  |  |  | Agregado Angular
| nominal | [11 empty] | 1 | 0.02 | 0.02
| agregado | Factor cemento expresado en sacos por m3 |  |  |  | Factor cemento expresado en sacos por m3 | [6 empty] | 2 | 0.025 | 0.025
| grueso | 5 | 6 | 7 | 8 | 5 | 6 | 7 | 8 |  |  |  | 3 | 0.03 | 0.03
|  |  |  | Agregado fino Modulo de Fineza de 2.3 a 2.4 | [8 empty] | 4 | 0.035 | 0.035
| 3/8" | 60 | 57 | 54 | 51 | 69 | 65 | 61 | 58 |  |  |  | 5 | 0.04 | 0.04
| 1/2" | 49 | 46 | 43 | 40 | 57 | 54 | 51 | 48 |  |  |  | 6 | 0.045 | 0.045
| 3/4" | 41 | 38 | 35 | 33 | 48 | 45 | 43 | 41 |  |  |  | 7 | 0.05 | 0.05
| 1" | 40 | 37 | 34 | 32 | 47 | 44 | 42 | 40 |  |  |  | 8 | 0.055 | 0.055
| 1 1/2" | 37 | 34 | 32 | 30 | 44 | 41 | 39 | 37 |  |  |  | 9 | 0.06 | 0.06
| 2" | 36 | 33 | 31 | 29 | 43 | 40 | 38 | 36 |  |  |  | 10 | 0.065 | 0.065
|  |  |  | Agregado fino Modulo de Fineza de 2.6 a 2.7 | [8 empty] | 11 | 0.07 | 0.07
| 3/8" | 66 | 62 | 59 | 56 | 75 | 71 | 67 | 64 |  |  |  | 12 | 0 | 0
| 1/2" | 53 | 50 | 47 | 44 | 61 | 58 | 55 | 53 |  |  |  | 13 | 0 | 0
| 3/4" | 44 | 41 | 38 | 36 | 51 | 48 | 46 | 44 |  |  |  | 14 | 0 | 0
| 1" | 42 | 39 | 37 | 35 | 49 | 46 | 44 | 42 |  |  |  | 15 | 0 | 0
| 1 1/2" | 40 | 37 | 35 | 33 | 47 | 44 | 42 | 40 |  |  |  | 16 | 0.25 | 0.25
| 2" | 37 | 35 | 33 | 32 | 45 | 42 | 40 | 38 |  |  |  | 17 | 0.5 | 0.5
|  |  |  | Agregado fino Modulo de Fineza de 3.0 a 3.1 | [8 empty] | 18 | 1 | 1
| 3/8" | 74 | 70 | 66 | 62 | 84 | 80 | 76 | 73 |  |  |  | 19 |  | 0
| 1/2" | 59 | 56 | 53 | 50 | 70 | 66 | 62 | 59 |  |  |  | 20 |  | 0
| 3/4" | 49 | 46 | 43 | 40 | 57 | 54 | 51 | 48 |  |  |  | 5
| 1" | 47 | 44 | 41 | 38 | 55 | 52 | 49 | 46
| 1 1/2" | 44 | 41 | 38 | 36 | 52 | 49 | 46 | 44
| 2" | 42 | 38 | 36 | 34 | 49 | 46 | 44 | 42
| modulo de Fineza de la Combinacion de Agregados | [9 empty] | Limites de Granulometria de la arena gruesa
|  |  | tabla No 56 | [8 empty] | Norma ASTM C 33 | [7 empty] | REQUERIMIENTO DE GRANULOMETRIA DE LOS AGREGADOS GRUESO
| Tamaño max | Modulo de fineza de la combinacion de agregados | [8 empty] | MALLA |  | PORCENTAJE QUE PASA |  |  | No | TAMAÑO | % QUE PASA POR LOS TAMICES NORMALIZADOS
| nominal | que da las mejores condiciones de trabajabilidad | [10 empty] | ACUMULATIVO |  |  | ASTM | NOMINAL | mm | 100 | 90 | 75 | 63 | 50 | 37.5 | 25 | 19 | 12.5 | 9.5 | 4.75 | 2.36 | 1.18
| agregado | para los contenidos de cemento en sacos por m3 | [10 empty] | de | a |  |  |  | PULG | 4 | 3.5 | 3 | 2.5 | 2 | 1.5 | 1 | 0.75 | 0.5 | 0.375 | No 4 | No 8 | No 16
| grueso | 6 | 7 | 8 | 9 | [5 empty] | 3/8" | 9.5 mm |  | 100 |  | 1 | 90 a 37.5 mm
| 3/8" | 3.96 | 4.04 | 4.11 | 4.19 | [5 empty] | No 4 | 4.75 mm | 95 | 100 |  |  | 3 1/2" a 1 1/2" |  | 100 | 90 a 100 |  | 25 a 60 |  | 0 a 15 |  | 0 a 5
| 1/2" | 4.46 | 4.54 | 4.61 | 4.69 | [5 empty] | No 8 | 2.36 mm | 80 | 100 |  | 2 | 63 a 37.5 mm
| 3/4" | 4.96 | 5.04 | 5.11 | 5.19 | [5 empty] | No 16 | 1.18 mm | 50 | 85 |  |  | 2 1/2" a 1 1/2" |  |  |  | 100 | 90 a 100 | 35 a 70 | 0 a 15 |  | 0 a 5
| 1" | 5.26 | 5.34 | 5.41 | 5.49 | [5 empty] | No 30 | 600 um | 25 | 60 |  | 3 | 50 a 25 mm
| 1 1/2" | 5.56 | 5.64 | 5.71 | 5.79 | [5 empty] | No 50 | 300 um | 10 | 30 |  |  | 2" a 1" |  |  |  |  | 100 | 90 a 100 | 35 a 70 | 0 a 15 |  | 0 a 5
| 2" | 5.86 | 5.94 | 6.01 | 6.09 | [5 empty] | No 100 | 150 um | 2 | 10 |  | 357 | 50 a 4.75 mm
| 3" | 6.16 | 6.24 | 6.31 | 6.39 | [11 empty] | 2" a No 4 |  |  |  |  | 100 | 95 a 100 |  | 35 a 70 |  | 10 a 30 |  | 0 a 5
[16 empty] | 4 | 37.5 a 19 mm
[17 empty] | 1 1/2" a 3/4 | [5 empty] | 100 | 90 a 100 | 20 a 55 | 0 a 15 |  | 0 a 5
[16 empty] | 467 | 37.5 a 4.75 mm
[17 empty] | 1 1/2" a No4 | [5 empty] | 100 | 95 a 100 |  | 35 a 70 |  | 10 a 30 | 0 a 5
[16 empty] | 5 | 25 a 12.5 mm
10 | OTRAS TABLAS DE PROGRAMA | [15 empty] | 1" a 1/2" | [6 empty] | 100 | 90 a 100 | 20 a 55 | 0 a 10 | 0 a 5
[16 empty] | 56 | 25 a 9.5 mm
|  | RETORNO | [14 empty] | 1" a 3/8" | [6 empty] | 100 | 90 a 100 | 40 a 85 | 10 a 40 | 10 a 15 | 0 a 5
|  | LLEGA |  | RETORNO DE INGRESO DE DATOS |  |  |  | PROCESAMIENTO DE DATOS | [7 empty] | 57 | 25 a 4.75 mm
|  |  |  | 2 | [7 empty] | VINCULO |  |  |  |  | 1" a No 4 | [6 empty] | 100 | 95 a 100 |  | 25 a 60 |  | 0 a 10 | 0 a 5
| tabla 60 |  |  | formato |  |  |  | carece de DATO ALGUNO | [7 empty] | 6 | 19 a 9.5 mm
| CUADRO DE REGISTROS |  | NORMALES | control | incremento | resultado |  | con REGISTRO de datos de RESISTENCIA f´(x) | [8 empty] | 3/4" a 3/8" | [7 empty] | 100 | 90 a 100 | 20 a 55 | 10 a 15 | 0 a 5
|  |  |  | 202 | 0.2 | TABLA |  | ingrese DESVIACION ESTANDAR (DS) | [7 empty] | 67 | 19 a 4.75 mm
1 | f ´c = 100 k/cm2 |  | 100 | [13 empty] | 3/4" a No 4 | [7 empty] | 100 | 90 a 100 |  | 20 a 55 | 0 a 10 | 0 a 5
2 | f ´c = 140 k/cm2 |  | 140 |  | SEVEROS | [10 empty] | 7 | 12.5 a 4.75 mm
3 | f ´c = 175 k/cm2 |  | 175 |  | tabla 62 |  | EXPOSICION | [9 empty] | 1/2" a No 4 | [8 empty] | 100 | 90 a 100 | 40 a 70 | 0 a 15 | 0 a 5
4 | f ´c = 210 k/cm2 |  | 210 | 1 | 245 |  | EXPOSICION NORMAL | VINCULO | [7 empty] | 8 | 9.5 a 2.36 mm
5 | f ´c = 245 k/cm2 |  | 245 | 2 | 280 |  | EXPOSICION SEVERO >245 | 1 | [8 empty] | 3/8" a No 8 | [9 empty] | 100 | 85 a 100 | 10 a 30 | 0 a 10 | 0 a 5
6 | f ´c = 280 k/cm2 |  | 280 | 3 | 315 |  |  | 1
7 | f ´c = 315 k/cm2 |  | 315 | 4 | 350
8 | f ´c = 350 k/cm2 |  | 350 | 5 | 400
9 | f ´c = 400 k/cm2 |  | 400
| TIPO CONCRETO |  | F´C |  | F´C
| 4 |  | 210 |  | 245
210
10 | CEMENTOS
Tipo de cementos Peruanos
[5 empty] | PESO | SUPERFICIE
|  | No | MARCA | TIPO | ESPECIFICO | ESPECIFICA
(Cm3/gr)
|  | 1 | PORTLAND SOL | I | 3.11 | 3500
|  | 2 | PORTLAND ATLAS | I P | 2.97 | 5000
|  | 3 | POTLAND ANDINO | I | 3.12 | 3300
|  | 4 | PORTLAND ANDINO | I I | 3.17 | 3300 | CEMENTOS
|  | 5 | PORTLAND ANDINO | V | 3.15 | 3300 | 1
|  | 6 | PORTLAND PACASMAYO | I | 3.11 | 3100
|  | 7 | PORTLAND YURA | I P | 3.06 | 3600
|  | 8 | PORTLAND YURA | I P M | 3.09 | 3500
|  | 9 | PORTLAND RUMI | I | 3.14 | 3800
|  | 10 | PORTLAND RUMI | I P M | 3.12
PIEDRA / ARENA
[6 empty] | 1 | 40 | 40 | 40 | 30
[6 empty] | 2 | 40.5 | 40.5 | 40.5
[6 empty] | 3 | 41 | 41 | 41
[6 empty] | 4 | 41.5 | 41.5 | 41.5
[6 empty] | 5 | 42 | 42 | 42
[6 empty] | 6 | 42.5 | 42.5 | 42.5
[6 empty] | 7 | 43 | 43 | 43
[6 empty] | 8 | 43.5 | 43.5 | 43.5
[6 empty] | 9 | 44 | 44 | 44
[6 empty] | 10 | 44.5 | 44.5 | 44.5
[6 empty] | 11 | 45 | 45 | 45
[6 empty] | 12 | 45.5 | 45.5 | 45.5
[6 empty] | 13 | 46 | 46 | 46
[6 empty] | 14 | 46.5 | 46.5 | 46.5
[6 empty] | 15 | 47 | 47 | 47
[6 empty] | 16 | 47.5 | 47.5 | 47.5
[6 empty] | 17 | 48 | 48 | 48
[6 empty] | 18 | 48.5 | 48.5 | 48.5
[6 empty] | 19 | 49 | 49 | 49
[6 empty] | 20 | 49.5 | 49.5 | 49.5
[6 empty] | 21 | 50 | 50 | 50
[6 empty] | 22 | 50.5 | 50.5 | 50.5
[6 empty] | 23 | 51 | 51 | 51
[6 empty] | 24 | 51.5 | 51.5 | 51.5
[6 empty] | 25 | 52 | 52 | 52
[6 empty] | 26 | 52.5 | 52.5 | 52.5
[6 empty] | 27 | 53 | 53 | 53
[6 empty] | 28 | 53.5 | 53.5 | 53.5
[6 empty] | 29 | 54 | 54 | 54
[6 empty] | 30 | 54.5 | 54.5 | 54.5
[6 empty] | 31 | 55 | 55 | 55
[6 empty] | 32 | 55.5 | 55.5 | 55.5
[6 empty] | 33 | 56 | 56 | 56
[6 empty] | 34 | 56.5 | 56.5 | 56.5
[6 empty] | 35 | 57 | 57 | 57
[6 empty] | 36 | 57.5 | 57.5 | 57.5
[6 empty] | 37 | 58 | 58 | 58
[6 empty] | 38 | 58.5 | 58.5 | 58.5
[6 empty] | 39 | 59 | 59 | 59
[6 empty] | 40 | 59.5 | 59.5 | 59.5
[6 empty] | 41 | 60 | 60 | 60
[6 empty] | 42 | 60.5 | 60.5 | 60.5
[6 empty] | 43 | 61 | 61 | 61
[6 empty] | 44 | 61.5 | 61.5 | 61.5
[6 empty] | 45 | 62 | 62 | 62
[6 empty] | 46 | 62.5 | 62.5 | 62.5
[6 empty] | 47 | 63 | 63 | 63
[6 empty] | 48 | 63.5 | 63.5 | 63.5
[6 empty] | 49 | 64 | 64 | 64
[6 empty] | 50 | 64.5 | 64.5 | 64.5
[6 empty] | 51 | 65 | 65 | 65
[6 empty] | 52 | 65.5 | 65.5 | 65.5
[6 empty] | 53 | 66 | 66 | 66
[6 empty] | 54 | 66.5 | 66.5 | 66.5
[6 empty] | 55 | 67 | 67 | 67
[6 empty] | 56 | 67.5 | 67.5 | 67.5
[6 empty] | 57 | 68 | 68 | 68
[6 empty] | 58 | 68.5 | 68.5 | 68.5
[6 empty] | 59 | 69 | 69 | 69
[6 empty] | 60 | 69.5 | 69.5 | 69.5
[6 empty] | 61 | 70 | 70 | 70
[6 empty] | 62 | 70.5 | 70.5 | 70.5
[6 empty] | 63 | 71 | 71 | 71
[6 empty] | 64 | 71.5 | 71.5 | 71.5
[6 empty] | 65 | 72 | 72 | 72
[6 empty] | 66 | 72.5 | 72.5 | 72.5
[6 empty] | 67 | 73 | 73 | 73
[6 empty] | 68 | 73.5 | 73.5 | 73.5
[6 empty] | 69 | 74 | 74 | 74
[6 empty] | 70 | 74.5 | 74.5 | 74.5
Note on G3: NO MODIFICAR LOS DATOS DE ESTA HOJA
Note on O271: Para 2 probetas de 6*12, Peso unitario y Slump
Note on O272: Para 2 probetas de 6*12, 2 viguetas, peso unitario y slump
Note on O273: Para 2 viguetas y 1 slump, peso unitario y 2 probetas
Note on O274: 8 probetas 4 viguetas 1 slump 1 Peso u y aire
f´c r = f´c +1.34 DS
f´c r = f´c + 2.33 DS - 35