## Procedimiento
PROCEDIMIENTO DE DISEÑO DE MEZCLAS DE CONCRETO (Ejemplo para F'c = 250 k/cm2, rev = 12 cms.)
7. PROCEDIMIENTO
7.1. Ejecute las pruebas siguientes: | DATOS
a) Densidad del cemento | Densidad del cemento= | 3 | 7.6. Calcule el consumo de cemento por medio de la siguiente formula: |  | DATOS | 7.10. Verifique que está correcta la dosificación, sumando los volúmenes absolutos de los materiales. La suma deberá ser = 1,000 litros.
b) Densidad y absorción de la grava | Densidad de la grava = | 2.65 | C.c., = Agua por M3 / relación a/c | 205 /0.53 | 386.7925 | El volumen absoluto es igual al peso del material entre su densidad. | 387/3+684/2.45+1026/2.65+205 | 1000
c) Densidad y absorción de la arena | Densidad de la arena = | 2.45 | en donde:
d) Peso volumétrico seco y suelto de la grava | Peso Volumétrico = | 1470 | C.c , consumo de cemento por M3 en Kg. |  |  | 7.11 Presente los resultados en forma tabular, por ejemplo:
e) Peso volumétrico seco y suelto de la arena | Peso Vol. Arena = | 1350 |  |  |  | F'c = 250 KG/CM2 | Kilogramos por M3
|  |  | 7.7 Calcule el volumen de agregados por medio de la siguiente formula |  |  | CEMENTO | 386.7925
7.2. Registre la siguiente información relativa al concreto |  |  | Vag = 1,000 – (C.c./Dc + agua por M3) | 1,000-(387/3+205) | 666.0692 | GRAVA | 1025.562
a) Grado de calidad (A o B) |  | B | en donde: |  |  | ARENA | 683.7082
b) Coeficiente de variación (V) esperado o medido en la producción, en % |  | 15 | Vag, Volumen de agregados en litros por M3 |  |  | AGUA | 205
c) Resistencia a la compresión de diseño (F’c) en Kg/cm2 |  | 250 | Dc, Densidad del cemento
d) Revenimiento en cm. |  | 12
e) Litros por metro cúbico que necesitará la mezcla de acuerdo a su revenimiento |  | 205 | 7.8. Calcule el peso de la arena por medio de la siguiente formula |  |  | ING MANUEL SAHAGUN MEDINA
seico200@hotmail.com
7.3. Establezca la relación grava/arena necesaria de acuerdo a su resistencia, tamaño de agregado, y trabajabilidad. | 60/40 | 1.5 | Pa = Vag X Dg X Da / (Dg + R X Da) | 666 X 2.65 X 2.45 /(2.65 + 1.5 x 2.45) | 683.7082
en donde:
7.4. Calcule la resistencia a la compresión requerida (F’cr) de acuerdo a la variación (V), con la siguiente formula: |  |  | Pa, peso de la arena por M3 en Kg
Dg, Densidad de la grava
F’cr = F’c/(1 – t X V) | FCR = 250/(1-1.282x.15) | 309.5209 | Da, densidad de la arena
R, relación grava/arena
en donde:
F’cr, Resistencia requerida en Kg/cm2 |  |  | 7.9. Calcule el peso de la grava por medio de la siguiente fórmula:
T, constante de Student; para grado A = 0.842; para grado B = 1.282 |  |  | Pg = Pa X R | 684 x 1.5 | 1025.562
V, coeficiente de variación en decimal |  |  | en donde:
pg, peso de la grava por M3 en Kg.
7.5. Con el valor de F’cr, obtenga de la gráfica “relación a/c vs resistencia” el valor de la relación agua/cemento requerida para esa resistencia. | (Ver hoja Siguiente "Re. Agua-cemento | 0.53

## Rel. agua-cemento
Tabla 6.3.4 (a) Correspondencia entre la relación
| RELACIÓN AGUA/CEMENTO Y RESISTENCIA A LA COMPRESIÓN | [6 empty] | agua/cemento o agua materiales cementantes y
| ACI | [6 empty] | la resistencia a la compresión del concreto
[8 empty] | Resistencia a la | Relación agua/cemento por peso
[8 empty] | compresión a los | Concreto sin | Concreto con
[8 empty] | 28 días Kg/cm2 | aire incluido | aire incluido
[8 empty] | 420 | 0.41
[8 empty] | 350 | 0.48 | 0.4
[8 empty] | 280 | 0.57 | 0.48
[8 empty] | 210 | 0.68 | 0.59
[8 empty] | 140 | 0.82 | 0.74
[7 empty] | NORMAS PARA EL CONTROL |  | (Desviación Estandard) "s" |  | Variación esperada
[7 empty] | ACI-214 TABLA 3.5 | D e s v i a c i ó n E s t á n d a r "S" (Kg/cm2)
[8 empty] | EXCELENTE | MUY BUENA | BUENA | ACEPTABLE | POBRE
[8 empty] | debajo de 25 | 25 a 35 | 35 a 40 | 40 a 50 | sobre 50
Con base en la ecuación calculada, ingrese la resistencia requerida y calcule la relación a/c.
Datos |  |  | Resultados
Resistencia de Proyecto | 250 | Kg/cm2 | Resistencia | Relación a/c | Caracteristicas | Ecuación
C. V * | 13 | Kg/cm2 | 299.9976 | 0.5430831 | Normal | y=1.1497e(-.0025x)
Grado de Calidad (A o B) | B |  |  | 0.4622744 | Con aire | y=1.1034e(-.0029x)
Resistencia requerida | 299.9976 | Kg/cm2
(*) = Coeficiente de Variación